## Übersicht
Verpackungen nach PPWR - Konformitätserklärungen
In Verkehrbringer:
JT-Lizenzen - 1 A Fulfillment Inh. Jiannis Theodosiadis
Wilhelmstr. 162
72805 Lichtenstein
Mail: info@jt-lizenzen.de
Artikelnummer | Artikelbeschreibung | Fertigung | Innenmaß | Außenmaß | Sorte | Recyclinganteil | Zusammensetzung | Gewicht (Toleranz: +/- 10%)
00412488-01 | Wellkiste (FEFCO 0201), | ohne Druck, geleimt, gebündelt, palettiert | 592 x 462 x 384 mm |  | C 1-4003 b/b / VDW 1.40 C | Der Recyclinganteil an dieser Verpackung beträgt ca. 72% | 170 g Kraftliner braun, 100 g Wellenstoff, 170 g Testliner braun | ca. 917 g pro Verpackung
00412490-01 | Stanzverpackung | ohne Druck, unverschlossen, palettiert | 276 x 225 x 74 mm |  | E 4-1007 b/b | Der Recyclinganteil an dieser Verpackung beträgt 100% | 120 g Testliner braun, 85 g Wellenstoff, 120 g Testliner braun | ca. 121 g pro Verpackung
00412491-01 | Wellkiste mit 350 mm Zusatzriller vom Boden | ohne Druck, geleimt, palettiert | 770 x 570 x 515 mm |  | BC 2-2005 b/b / VDW 2.20 BC | Der Recyclinganteil an dieser Verpackung beträgt 100% | 100 g Testliner braun, 85 g Wellenstoff, 85 g Wellenstoff, 100 g Wellenstoff, 100 g Testliner braun | ca. 1.714 g pro Verpackung
00412492-01 | Wellkiste (FEFCO 0201), | ohne Druck, geleimt, gebündelt, palettiert | 330 x 260 x 140 mm |  | B 1-1008 b/b | Der Recyclinganteil an dieser Verpackung beträgt 100% | 120 g Testliner braun, 85 g Wellenstoff, 120 g Testliner braun | ca. 182 g pro Verpackung
00412493-01 | Wellkiste (FEFCO 0201), | ohne Druck, geleimt, gebündelt, palettiert | 450 x 355 x 190 mm |  | B 1-1008 b/b | Der Recyclinganteil an dieser Verpackung beträgt 100% | 120 g Testliner braun, 85 g Wellenstoff, 120 g Testliner braun | ca. 332 g pro Verpackung
00440528-01 | Wellkiste (FEFCO 0201) | ohne Druck, geleimt, gebündelt, palettiert | 700 x 500 x 350 mm |  | C 1-4003 b/b / VDW 1.40 C | Der Recyclinganteil an dieser Verpackung beträgt ca. 72% | 170 g Kraftliner braun, 100 g Wellenstoff, 170 g Testliner braun | ca. 1.030 g pro Verpackung
00440533-01 | Wellkiste (FEFCO 0201) | ohne Druck, geleimt, palettiert | 1.190 x 430 x 270 mm |  | C 1-4003 b/b / VDW 1.40 C | Der Recyclinganteil an dieser Verpackung beträgt ca. 72% | 170 g Kraftliner braun, 100 g Wellenstoff, 170 g Testliner braun | ca. 1.149 g pro Verpackung
00448685-01 | Wellkiste (FEFCO 0201) | ohne Druck, geleimt, gebündelt, palettiert | 590 x 390 x 182 mm | 600x400x200 | B 1-1008 b/b | Der Recyclinganteil an dieser Verpackung beträgt 100% | 120 g Testliner braun, 85 g Wellenstoff, 120 g Testliner braun | ca. 413 g pro Verpackung
00453666-01 | Wellkiste (FEFCO 0201) | ohne Druck, geleimt, gebündelt, palettiert | 399 x 371 x 112 mm |  | B 1-2008 b/b / VDW 1.02 B | Der Recyclinganteil an dieser Verpackung beträgt 100% | 135 g Testliner braun, 100 g Wellenstoff, 135 g Testliner braun | ca. 313 g pro Verpackung
00453667-01 | Stanzverpackung (FEFCO 0427) | Flexodruck 1-farbig, unverschlossen, palettiert | 360 x 356 x 100 mm | 398 x 370 x 110 mm | BE 4-2001 b/b | Der Recyclinganteil an dieser Verpackung beträgt 100% | 120 g Testliner braun, 85 g Wellenstoff, 85 g Wellenstoff, 85 g Wellenstoff, 100 g Testliner braun | ca. 385 g pro Verpackung
00469859-01 | Wellkiste (FEFCO 0201) | ohne Druck, geleimt, gebündelt, palettiert | 670 x 300 x 200 mm |  | C 1-4003 b/b / VDW 1.40 C | Der Recyclinganteil an dieser Verpackung beträgt ca. 72% | 170 g Kraftliner braun, 100 g Wellenstoff, 170 g Testliner braun | ca. 498 g pro Verpackung
00469860-01 | Wellkiste (FEFCO 0201) | ohne Druck, geleimt, palettiert | 1.022 x 592 x 140 mm |  | C 1-4003 b/b / VDW 1.40 C | Der Recyclinganteil an dieser Verpackung beträgt ca. 72% | 170 g Kraftliner braun, 100 g Wellenstoff, 170 g Testliner braun | ca. 1.190 g pro Verpackung
00469861-01 | Wellkiste (FEFCO 0201) | ohne Druck, geleimt, gebündelt, palettiert | 600 x 400 x 200 mm |  | C 1-4003 b/b / VDW 1.40 C | Der Recyclinganteil an dieser Verpackung beträgt ca. 72% | 170 g Kraftliner braun, 100 g Wellenstoff, 170 g Testliner braun | ca. 611 g pro Verpackung
00473038-01 | Wellkiste (FEFCO 0201) | ohne Druck, geleimt, gebündelt, palettiert | 345 x 250 x 75 mm |  | B 1-1008 b/b | Der Recyclinganteil an dieser Verpackung beträgt 100% | 120 g Testliner braun, 85 g Wellenstoff, 120 g Testliner braun | ca. 145 g pro Verpackung
00476810-01 | Wellkiste (FEFCO 0201) | ohne Druck, geleimt, gebündelt, palettiert | 1.020 x 400 x 400 mm |  | C 1-2002 b/b / VDW 1.02 C | Der Recyclinganteil an dieser Verpackung beträgt 100% | 135 g Testliner braun, 100 g Wellenstoff, 135 g Testliner braun | ca. 986 g pro Verpackung
00476935-01 | Wellkiste (FEFCO 0201) | ohne Druck, geleimt, palettiert | 870 x 800 x 200 mm |  | C 1-4003 b/b / VDW 1.40 C | Der Recyclinganteil an dieser Verpackung beträgt ca. 72% | 170 g Kraftliner braun, 100 g Wellenstoff, 170 g Testliner braun | ca. 1.672 g pro Verpackung
00477037-01 | Wellkiste (FEFCO 0201) | ohne Druck, geleimt, palettiert | 1.930 x 320 x 420 mm |  | BE 4-2001 b/b | Der Recyclinganteil an dieser Verpackung beträgt 100% | 120 g Testliner braun, 85 g Wellenstoff, 85 g Wellenstoff, 85 g Wellenstoff, 100 g Testliner braun | ca. 1.875 g pro Verpackung
00483144-01 | Wellkiste (FEFCO 0201) | ohne Druck, geleimt, gebündelt, palettiert | 410 x 380 x 325 mm |  | C 1-2002 b/b / VDW 1.02 C | Der Recyclinganteil an dieser Verpackung beträgt 100% | 135 g Testliner braun, 100 g Wellenstoff, 135 g Testliner braun | ca. 487 g pro Verpackung
00483153-01 | Wellkiste (FEFCO 0201) | ohne Druck, geleimt, gebündelt, palettiert | 600 x 530 x 190 mm |  | C 1-2002 b/b / VDW 1.02 C | Der Recyclinganteil an dieser Verpackung beträgt 100% | 135 g Testliner braun, 100 g Wellenstoff, 135 g Testliner braun | ca. 705 g pro Verpackung